## 1
垫江县脱硫厂有限责任公司百万方及三期脱硫装置更新改造提升项目 尾气焚烧炉及燃烧器 数据表（1/9）
第一部分：尾气焚烧炉数据单
1 | 设备名称： |  |  |  | 尾气焚烧炉
2 | 设备位号： |  |  |  | H-1308
3 | 数量： |  |  |  | 1台
4 | 操作和设计条件
5 | 描述 ： | [5 empty] | 单位 | 内容 |  |  | 备注
6 | [7 empty] | 最高 | 正常 | 最小
7 | 尾气流量 ： | [5 empty] | m3/h | 5100 | 4200 | 2150
8 | 燃料气流量： | [5 empty] | m3/h |  | 120
9 | 前段空气流量 ： | [5 empty] | m3/h |  | 1800
10 | 后段空气流量 ： | [5 empty] | m3/h
11 | 烟气流量 ： | [5 empty] | m3/h |  | 4800
12 | 入口尾气组成： | [5 empty] | %(V) | H2: 1.39,Ar：0.61，N2:51.22,CO:1.28,CO2:14.9, H2S: 0.04,SO2:0.02,H2O:30.53
13 | 燃烧器热负荷(计算值)： | [5 empty] | KW | ★
14 | 建议燃气停留时间： | [5 empty] | s | 1
15 | 大气气温: | [5 empty] | °C | 极限温度：-4.4~40.4，年平均温度：17
16 | 大气气压 ： | [5 empty] | kPa(a) | 95
17 | 介质操作温度： | 最大 | 正常 |  |  | 最小 | °C | 1500 | 1400 |  | 注：该温度为燃烧室的温度
18 | 介质操作温度： | 最大 | 正常 |  |  | 最小 | °C | 800 | 680 |  | 注：该温度为反应室的温度
19 | 介质操作压力： | 最大 | 正常 |  |  | 最小 | MPa(g) |  | 0.005
20 | 壳体金属工作温度 ： | [5 empty] | °C | 260
21 | 壳体金属设计温度 ： | [5 empty] | °C | 280
22 | 壳体设计压力 ： | [5 empty] | MPa(g) | 0.09 |  |  | 注：设备强度设计时应考虑满足爆炸压力下的工况
23 | 测试内容 ： | [6 empty] | 焊缝煤油渗漏试验
24 | 控温蒸汽量： | [5 empty] | m3/h | ——
25 | 设计使用年限 ： | [5 empty] | 年 | 30 |  |  | 注：该设计使用年限为金属壳体的设计使用年限
26 | 壳体的外径/内径： | [5 empty] | mm | ★
27 | 鞍座底板下表面与设备筒体中心线间的距离： | [5 empty] | mm | ★
28 | 封头形式： | [6 empty] | 锥形封头

## 2
垫江县脱硫厂有限责任公司百万方及三期脱硫装置更新改造提升项目 尾气焚烧炉及燃烧器 数据表（2/9）
1 | 操作和设计条件
2 | 描述 ： |  |  | 单位 |  | 内容
4 | 壁厚－壳体/封头： |  |  | mm |  | 20
5
6 | 腐蚀裕量： |  |  | mm |  | 4
7
8 | 轻质隔热层/重质耐火层厚度： |  |  | mm |  | 150/250
9
10 | 容积： |  | m3 |  | —— |  | 净质量： | kg
11 | 风压： |  | KPa |  | 0.38 |  | 充水质量： | kg | ——
12 | 地震设防烈度： |  | -- |  | 6 |  | 最大质量: | kg
13 | 焊接接头系数： |  | -- |  | 0.85 |  | 隔热衬里重量: | kg
14 | 保温厚度： |  | mm |  | —— |  | 耐火衬里重量: | kg
15 | 材料
16 | 标准: |  | NB/T47003.1 参照GB150 |  |  |  | 夹套壳体 : | ——
17 | 筒体: |  | Q245R |  |  |  | 夹套封头 : | ——
18 | 封头: |  | Q245R |  |  |  | 设备法兰 : | 20Ⅱ、16MnⅡ
19 | 接管(钢管) : |  | 20、0Cr25Ni20 |  |  |  | 设备法兰垫片: | 金属缠绕垫
20 | 接管(钢板) : |  | Q245R
21 | 接管(锻钢) : |  | —— |  |  |  | 分离组件: | ——
22 | 接管法兰 : |  | 20Ⅱ |  |  |  | 衬里： | 轻质耐火混凝土 (隔热层)，重质耐火混凝土(耐火层)
23 | 与筒体相焊的支承件: |  | —— |  |  |  | 保温支承圈: | ——
24
25 | 螺栓 : |  | 35CrMoA |  |  |  | 裙座: | ——
26 | 螺母 : |  | 30CrMoA |  |  |  | 鞍座 : | Q235-B/Q245R
27 | 垫片 : |  | 金属缠绕垫 |  |  |  | 支腿 : | ——
28 | 内构件 : |  | —— |  |  |  | 防烫装置： | 波纹铝板
29 | 法兰标准 : |  | HG/T20592-2009 A 系列 |  |  |  | 衬里爪丁： | ——
30 | 烟气挡板（烟气蝶阀）技术要求
31 | 标准: |  | NB/T47003.1 参照GB150 |  |  |  | 功 能 : | 关断、调节
32 | 公称通径： |  | mm |  | / |  | 内 漏 : | ≤1%
33 | 最高操作压力： |  | KPa（g） |  | 20 |  | 外 漏 : | 0
34 | 最高操作温度： |  | ℃ |  | 800 |  | 连 接 方 式: | 焊接连接
35 | 操 作 方 式： |  | ★ |  |  |  | 挡板材质: | ★
36 | 说明： 1、挡板开关的指示牌应清楚可见。
37 | 2、挡板要有锁定机构。
38 | 3、烟气挡板操作应方便可靠，可考虑采用电动伺服操作机构，增设压力检测反馈信号连锁操作挡板调节。
39 | 4、烟气挡板材质应满足该工况要求，操作方式和材质的选择由供货商考虑。
40 | 制造和检验要求
41 | 制造标准: |  |  | NB/T47003.1 参照GB150 |  |  | 试验压力: | MPa | --
42 | 无损检测标准: |  |  | JB/T4730
43 | 超声检测: |  |  | —— |  |  | 消除应力的热处理:
44 | 射线检测: |  |  | ≥20% Ⅲ级
45 | 磁粉检测或渗透检测: |  |  | 100% Ⅰ级 |  |  | 冲击试验:
46 | [6 empty] | 硬度检查:
47
48 | 说明：
49 | 1、上述表格中，除工艺条件外带“★”符号的内容由供货厂商填写，对于其他设计要求进行确认，最终完整性由供货商负责。
50
51
52
需
不需
需
不需
需
不需

## 3
垫江县脱硫厂有限责任公司百万方及三期脱硫装置更新改造提升项目 尾气焚烧炉及燃烧器 数据表（3/9）
第二部分：尾气焚烧炉燃烧器数据单
1 | 概 述
2 | 设备名称： |  | 尾气焚烧炉燃烧器
3 | 设备位号： |  | H-1307
4 | 数量： |  | 1台
5 | 安装位置： |  | 尾气焚烧炉的前端
6 | 功能： |  | 燃料气燃烧
7 | 燃料气燃烧
8 | 内容 ： |  |  | 单位 | 最大值 | 正常值 | 最小值
9 | 空气量 ： |  |  | m3/h | ★ | ★ | ★
10 | 燃料气量 ： |  |  | m3/h |  | 119.64
11 | 以上流量均为标准状态（20℃，101.325KPa）下的流量
12 | 燃烧器要适用于再这些条件下连续运行
13 | 燃烧器进口的燃料气温度： |  |  | °C | 常温
14 | 燃烧器的空气温度： |  |  | °C | 常温
15 | 燃烧室压力： |  |  | MPa(g) | 0.02
16 | 燃料气组分
17 | 组分 |  |  | Vol %
18 | Methane |  |  | 95
19 | Ethane |  |  | 4
20 | Propane |  |  | 1
21 | i-Butane
22 | n-Butane
23 | i-Pentane
24 | n-Pentane
25 | n-Hexane
26 | n-Heptane
27 | H2O
28 | H2S
29 | Hydrogen
30 | CO2
31 | Nitrogen
32 | Total |  |  | 100
33
34
35
36
37
38
39
40
41
42
43

## 4
垫江县脱硫厂有限责任公司百万方及三期脱硫装置更新改造提升项目 尾气焚烧炉及燃烧器 数据表（4/9）
1 | 结构要求
2 | 内容 ： |  | 单位 | 正常值 |  | 备注
3 | 壳体设计压力 ： |  | MPa(g) | 0.4
4 | 壳体金属工作温度： |  | °C | 260
5 | 壳体金属设计温度： |  | °C | 280 |  | 如果制造商设为需要可以更高
6 | 衬里设计温度： |  | °C | ★ |  | 由供货商负责填写
7 | 燃烧器外形尺寸： |  | mm | ★ |  | 由供货商负责填写
8 | 耐热衬里作为燃烧器的一部分，应在工厂里衬好，衬里厚度应满足下列条件时的壳壁温度在200℃～300℃之间：
9 | 操作条件 |  | 单位 | 燃料气
10 |  |  |  | 最小 | 最大
11 | 燃烧室温度 ： |  | °C | 1000 | 1400
12 | 环境温度： |  | °C | -28 | 46
13 | 环境风速 ： |  | m/s | 1～6.6
14 | 制造商应在投标文件中提供在最大和最小负荷条件下的空气侧和燃料气侧的实际压降及燃烧器型号，并由业主确认；
15 | 外表面要喷砂除锈，等级达到Sa2.5,并刷上两层耐热涂层；
16 | 供货厂商应提供各管嘴与管道连接点处允许的附加横向作用力和扭矩。
17 | 壳体腐蚀裕量：在空气侧和过程气侧为3mm。
18 | 设计规范：GB150
19 | 点火燃烧器：
20 | 天然气压力 |  | MPa(g) | 0.1
21 | 空气压力 |  | MPa(g) | 0.014
22 | 自动点火系统
23 | 所需数量：燃烧器一套
24 | 点火系统包括：
25 | ☆ 就地防爆控制柜（用于安装点火器的就地控制系统设备），接线端子排、电缆密封接头，燃烧器所有电气设备
26 | 到现场控制柜的连接由供货商完成并通过测试；
27 | ☆ 法兰连接的高能点火器，自带10米电缆用于连接就地控制箱；
28 | ☆ 点火器气动伸缩装置，行程300毫米，并配套以下设备：
29 | －1个点火燃烧器
30 | －电磁阀
31 | －2个防爆型的弹簧开关，用于检测完全插入和收回的位置
32 | －就地接线箱，其端子排用于弹簧开关的连接
33 | －不锈钢外壳
34 | －与高能点火器法兰连接
35 | －与燃烧器连接的法兰
36 | 根据区域划分标准IEC/Cenelec，所有设备须适合在2区，IIB组安装，温度级别 T4。
37 | 点火器配套一个已焊接的法兰，与点火器伸缩装置用螺栓连接，以保证点火器和外界的完全隔离。
38 | 主火焰检测器
39 | 火焰检测器能够在所有运行状态下进行火焰检测
40 | －燃料气燃烧
41
42 | 所需数量：每套燃烧器2个。
43
44 | 说明：
45 | 1、上述表格中带“★”符号的内容由供货厂商填写

## 5
垫江县脱硫厂有限责任公司百万方及三期脱硫装置更新改造提升项目 尾气焚烧炉及燃烧器 数据表（5/9）
第三部分：衬里材料数据单
1 | 设备名称： |  |  | 尾气焚烧炉
2 | 描述 ： |  | 单位 | 内容
3 | 设备衬里内径 ： |  | mm
4 | 设备衬里外径 ： |  | mm
5 | 衬里名称 |  |  | 耐火层 | 正常值
6 | 最高使用温度 ： |  | °C | ≥1650
7 | 耐火度 ： |  | °C | ≥1800
8 | 衬里形式 ： |  |  | 刚玉莫来石耐火砖
9 | 衬里厚度 ： |  | mm | 250
10 | Al2O3 ： |  | % | ≥85
11 | Fe2O3 ： |  | % | ≤2.0
12 | 导热系数 ： |  | W/m.k | ≤1.7(1000℃～1200℃)
13 | 烧后线变化率 ： |  | % | ≤+0.2%(1500℃×3h)
14 | 体积密度（110℃烘干容重）： |  | kg/m3 | 2950±50（110℃）
15 | 耐压/抗折强度：(烘干至110℃) |  | MPa | ≥60/5.0
16 | 湿气孔率： |  | % | ≤22
17 | 荷重软化温度（变形量4%）： |  | °C | ≥1600
18 | 骨料： |  | %
19 | 热稳定性（1100℃）： |  | 次 | ≥30
20 | 衬里名称 |  |  | 隔热层 | 正常值 | （人孔）隔热砖 |  | 硅酸铝纤维毡
21 | 最高使用温度 ： |  | °C | ≥1350 |  | ≥1260 |  | ≥1600
22 | 耐火度 ： |  | °C | ≥1500 |  | ≥1350 |  | ≥1800
23 | 衬里形式 ： |  |  | 高铝质隔热耐火砖 |  | 隔热砖
24 | 衬里厚度 ： |  | mm | 170 |  |  |  | 6mm，14mm
25 | Al2O3 ： |  | % | ≥50 |  | ≥50 |  | ≥55
26 | Fe2O3 ： |  | % | ≤1.5 |  | ≤1.5 |  | ≤1.0
27 | 导热系数 ： |  | W/m.k | ≤0.50(1000℃) |  | ≤0.5(150℃) |  | ≤0.15(1000℃)
28 | 烧后线变化 ： |  | % | ≤±0.2(1000℃×3h) |  |  |  | ≤4(1300℃)
29 | 体积密度（110℃烘干容重）： |  | kg/m3 | 1350±50（110℃） |  | 1000±50（110℃） |  | 200～300
30 | 耐压/抗折强度：(烘干至110℃) |  | MPa | ≥4.0/1.5 |  | ≥3.0/1.5
31 | 湿气孔率： |  | %
32 | 纤维直径 |  | μm |  |  |  |  | 1～4
33 | 荷重软化温度（变形量4%）： |  | °C | ≥1400 |  |  |  | 弹性＞80% 渣球含量≤4%（≥0.22mm）
34 | 骨料： |  | %
35 | 热稳定性（1100℃）： |  | 次
36
37
38 | 设备长度： |  | mm
39 | 锥体高度： |  | mm
40 | 锥体角度： |  | °
41 | [5 empty] | 耐火砖 | 隔热砖
42 | 砖型号： |  |  |  |  | ★ | ★
43 | 砖厚度： |  | mm |  |  | ★ | ★
44 | 砖长度： |  | mm |  |  | ★ | ★
45 | 砖宽度： |  | mm |  |  | ★ | ★
46 | 砖数量： |  | 块 |  |  | ★ | ★
47 | 体积：
48 | 耐火层： |  | m3 | 10
49 | 隔热层： |  | m3 | 19
50
49 | 隔热层： |  | m3 | 7.5
50

## 6
垫江县脱硫厂有限责任公司百万方及三期脱硫装置更新改造提升项目 尾气焚烧炉及燃烧器 数据表（6/9）
1 | 第四部分：技术规定
2 | 《隔热耐磨衬里技术规范》 SH3531
3 | 《高强度耐火浇注料》 JC/T498
4 | 《高铝质耐火泥浆》 GB/T2994
5 | 《通用耐火砖形状尺寸》 GB/T2992
6 | 其他未列出的与本材料有关的规定、标准，供货商有义务主动向业主提供。
7 | 对供货商的其他要求
8 | ☆ 供货商应具有与设备设计、制造相关的完善的质量保证体系；
9 | ☆ 供货商设计制造的相似工况下的同类设备成功使用5年以上的业绩至少应具有5项；
10 | ☆ 供货商应返回热膨胀率供设计参考；
11 | ☆ 供货商根据尾气焚烧炉衬里材料结构图设计耐火砖尺寸；尾气焚烧炉衬里材料结构见第六部分：尾气焚烧炉设备附图
12 | ☆ 供货商应提供试验报告数据表。
13
14
15
16
17 | 说明：
18 | 1、上述表格中带“★”符号的内容由供货厂商填写
19 | 2、上述衬里材料性能参数用于设备本体衬里选材，燃烧器中衬里材料的选用标准也按此数据单执行。
20
21
22
23
24
25
26
27
28
29
30
31
32
33
34
35
36
37
38
39
40
41
42
43
44
45

## 7
垫江县脱硫厂有限责任公司百万方及三期脱硫装置更新改造提升项目 尾气焚烧炉及燃烧器 数据表（7/9）
1 | 第五部分：燃烧器就地控制系统与全厂DCS系统的信息联系关系图
2
3
4
5
6
7
8
9
10
11
12
13
14
15
16
17
18
19
20
21
22
23
24
25
26
27
28
29
30
31
32
33
34
35
36
37
38 | 燃烧器就地控制系统与全厂DCS系统的信息联系关系图
39
40
41
42
43
44
45
46

## 8
垫江县脱硫厂有限责任公司百万方及三期脱硫装置更新改造提升项目 尾气焚烧炉及燃烧器 数据表（8/9）
1 | 第六部分：尾气焚烧炉设备附图及开口表
2
3
4
5
6
7
8
9
10
11
12
13
14
15
16
17
18
19
20
21
22
23
24
25
26
27
28
29
30
31
32
33
34
35
36
37
38
39
40
41
42
43
44 | 说明：上图中已给尺寸仅为参考尺寸，具体尺寸大小由供货厂商提供，若有不同应在偏差表中说明。
45
46

## 9
垫江县脱硫厂有限责任公司百万方及三期脱硫装置更新改造提升项目 尾气焚烧炉及燃烧器 数据表（9/9）
1 | 开口表
2 | 开口编号 | 数量 |  | 尺寸 | 法兰 |  |  | 名称
3 |  |  |  |  | 压力等级 | 类型 | 管口型式
4
5 | 由供应商确定
6
7
8
9
10
11
12
13
14
15
14
15
16
17
19
20
21
22
23
24
25
26
27
28
29
30
31 | 补充技术要求:
32 | 1）燃烧器上管嘴的所有尺寸和位置由制造商确定。
33 | 2）排污管嘴带盲板。
34 | 3）火焰监测器管嘴要装备旋转接头和球阀。
35 | 4）点火器移出后，用截断阀严密关闭点火枪。
36 | 5）视镜要与球阀一起提供，视镜可以更换。
37
38
39
40
41
42
43
Note on C40: User: