## Sheet1
2026年重庆东鸿城市运营管理有限责任公司一线工作服采购工作服参数
序号 | 名称 | 技术标准参数要求 | 款式类似图片 | 数量（套）
1 | 环卫工作服 长袖工作服（上衣+裤子） | 标准：符合 GB 20653-2020 高可视警示服国标、CJ/T 137 环卫工作服行业标准、GB 18401 B 类纺织品安全标准； 颜色：荧光橙 / 荧光黄警示色，荧光亮度因数≥0.8，耐摩擦、耐汗渍色牢度≥4～5 级，耐光色牢度≥4 级； 款式：上衣4个翻盖荷包设计，全纽扣设计，裤子拉链带松紧腰，斜插荷包； 面料：涤棉斜纹布料，克重 150～180g/㎡，耐磨抗撕裂不易变形，透气； 反光条宽度：高亮晶格反光带宽度≥50mm； 反光缝制要求：前胸、后背、双肩、裤腿 360° 环绕缝制，反光总面积≥0.13㎡； 水洗收缩率：经纬尺寸水洗收缩率≤3%；理化安全指标：pH 值 4.0～8.5，甲醛≤75mg/kg，无致癌芳香胺染料、无重金属超标； 制作工艺：全车双线锁边，受力部位加固压线，宽松户外作业版型； 尺码规格：S～5XL 全尺码齐全（尺码要正），可定制印制 LOGO 及单位字样； 质量质保：做工工整无瑕疵，成品整体满足项目验收标准。 |  | 700
2 | 环卫工作服 连体式雨衣（雨披款） | 标准：符合 GB 20653‑2020《职业用高可视性警示服》； 款式：连体雨披式，整体覆盖躯干、臀部、膝盖处，无上下分装，穿脱便捷，适合环卫户外清扫、保洁、应急抢险作业； 颜色：荧光橙 / 荧光黄警示色，荧光亮度因数≥0.8，耐光色牢度≥4 级，色泽均匀、无色差、无掉色、无污渍、无破损； 版型：宽松直筒，不紧绷，方便弯腰、扫地、推车等作业活动； 雨衣面料：420D加厚牛津布+环保PU防水涂层，拒绝普通PVC薄料，防水、密度高抗撕裂、耐磨、轻便易清洗、抗老化，适合长期户外； 领口：立领+挡风挡水布，防雨水灌入。 反光条宽度：高亮晶格反光带，前胸、后背、双肩、两侧下摆、袖口环绕布置，高亮晶格反光带宽度≥50mm； 制作工艺：全车双线锁边，受力部位加固压线，宽松户外作业版型； 耐洗性：经50次水洗后反光性能衰减≤20%，不脱落、不翘边、不龟裂 尺码规格：S～5XL 全尺码齐全，可定制印制 LOGO 及单位字样； 质量质保：产品为全新未使用，做工工整无瑕疵，成品整体满足项目验收标准。 |  | 350
3 | 环卫工作服 背心 | 标准：符合 GB 20653-2020 高可视警示服国标、CJ/T 137 环卫工作服行业标准、GB 18401 B 类纺织品安全标准； 颜色：荧光橙 / 荧光黄警示色，荧光亮度因数≥0.8，耐摩擦、耐汗渍色牢度≥4～5 级，耐光色牢度≥4 级； 款式：无袖、翻盖荷包设计，全纽扣设计； 面料：涤棉斜纹布料，克重 150～180g/㎡，耐磨抗撕裂不易变形，透气； 反光条宽度：高亮晶格反光带宽度≥50mm； 反光缝制要求：前胸、后背、双肩、 环绕缝制，反光总面积≥0.13㎡； 水洗收缩率：经纬尺寸水洗收缩率≤3%；理化安全指标：pH 值 4.0～8.5，甲醛≤75mg/kg，无致癌芳香胺染料、无重金属超标； 制作工艺：全车双线锁边，受力部位加固压线，宽松户外作业版型； 尺码规格：S～5XL 全尺码齐全，可定制印制 LOGO 及单位字样； 质量质保：做工工整无瑕疵，成品整体满足项目验收标准。 |  | 160
4 | 环卫工作服 帽子 | 款式：大帽檐圆顶环卫帽，一体成型，无拼接硬棱角，适配户外清扫、道路保洁、巡检作业； 帽檐：加宽加长大帽檐，平直不卷边，遮阳； 颜色：荧光橙 / 荧光黄警示色，荧光亮度因数≥0.8，耐摩擦、耐汗渍色牢度≥4～5 级，耐光色牢度≥4 级； 头围可调范围：54-62CM，可大小自由调节，可定制印制 LOGO 及单位字样； 帽深：≥10cm，佩戴稳固、不遮挡视线、不易脱落； 内里：棉质吸汗汗带，亲肤、吸汗、不磨头皮； 反光条：帽后配置高亮晶格反光条，反光条宽度≥30mm，耐日晒，后面带透气网孔。 |  | 350
5 | 市政工作服 | 标准：符合 GB 20653-2020 高可视警示服国标、CJ/T 137 市政工作服行业标准、GB 18401 B 类纺织品安全标准。 颜色：颜色：荧光绿 / 荧光绿警示色，荧光亮度因数≥0.8，款式：背心、魔术贴。 色牢度：耐摩擦、耐汗渍色牢度≥4～5 级，耐光色牢度≥4 级。 面料：网+布，克重 150～180g/㎡，耐磨抗撕裂不易变形，耐磨、轻便易清洗、抗老化，适合长期户外。 反光条宽度：高亮晶格反光带宽度≥50mm。 反光逆反射系数：初始≥400cd/(lx・m²)，水洗 60 次后≥200cd/(lx・m²)。 反光缝制要求:前胸、后背、反光总面积≥0.13㎡。 反光剥离强力：≥7N/5cm，耐水洗不开裂、不掉膜、耐日晒雨淋。 断裂强力：经纬向断裂强力≥250N。 水洗收缩率：经纬尺寸水洗收缩率≤3%。 理化安全指标：pH 值 4.0～8.5，甲醛≤75mg/kg，无致癌芳香胺染料、无重金属超标。 制作工艺：全车双线锁边，受力部位加固压线，宽松户外作业版型。 尺码规格：S～5XL 全尺码齐全，可定制印制 LOGO 及单位字样。 质量质保：做工工整无瑕疵，成品整体满足项目验收标准。 |  | 100
6 | 园林工作服 | 标准：GB 20653‑2020《防护服装 职业用高可视性警示服》 颜色：墨绿色，园林专用色 反光条：荧光黄包边+银灰色高亮反光芯条 印字：背部竖排荧光绿“园林绿化”刺绣/热转印字 款式：V领无袖拉链马甲，前片双口袋（带翻盖纽扣），后片平整；结构：前中黑色树脂拉链闭合，边缘黑色包边，反光条前后环绕式布局（2横2竖）；版型：直筒宽松版型，适配园林作业活动。 色牢度：耐干摩擦色牢度：≥4级 - 耐湿摩擦色牢度：≥3‑4级 - 耐水洗色牢度：≥4级，反复洗涤无褪色、串色。 面料：材质：65%聚酯纤维（涤纶）+35%棉（涤棉混纺），克重160‑180g/㎡；特性：耐磨、透气、抗皱、易清洗，适配户外园林长期作业。 反光条宽度：总宽度：50mm，结构为：两侧荧光黄包边条各12.5mm + 中间银灰反光芯条25mm。 反光逆反射系数：初始逆反射系数：≥400 cd/(lx·m²)（高亮级）；水洗20次、耐磨测试后：逆反射系数≥200 cd/(lx·m²)，无明显衰减。 反光缝制要求：采用双线包缝工艺，针距密度12‑14针/3cm； 反光条连续无断点、无褶皱，转角处平滑过渡；缝线选用高强涤纶线，与面料、反光带颜色适配，无线头外露。 反光剥离强力：反光条与面料缝合处：剥离强度≥20N/50mm，测试无分层、脱胶、断裂。 断裂强力：主体面料：经纬向断裂强力≥150N；反光带：自身抗撕裂强度≥20N；缝合接缝：接缝强力≥100N，受力不开裂。 水洗收缩率：经向、纬向水洗收缩率：≤3%，多次洗涤不变形、不缩水。 理化安全指标：甲醛含量：≤75mg/kg；pH值：4.0‑9.0，符合皮肤安全接触标准；无禁用偶氮染料、重金属，反光材料无有害物质析出；反光条耐低温‑30℃弯折10次无开裂、脱落。 制作工艺：裁剪：电脑排版裁剪，尺寸精准，误差≤0.5cm； 包边：全件黑色包边处理，锁边严密，防止脱线；口袋：前片双贴袋，袋口加固，纽扣闭合；拉链：前中树脂防爆拉链，顺滑耐用；印字：背部“园林绿化”采用高温刺绣/热转印，牢固耐洗不脱落。 尺码规格：S～5XL 全尺码齐全，可定制印制 LOGO 及单位字样。 质量质保：做工工整无瑕疵，成品整体满足项目验收标准。 |  | 90